## Propiedades
ALGUNAS CONSTANTES FÍSICAS BÁSICAS DE ALGUNOS ELEMENTOS Y MATERIALES COMUNES
NOMBRE | SÍM-BOLO | PESO ATÓMICO |  | DENSIDAD |  |  | RESISTIVIDAD ELÉCTRICA |  |  |  | CONDUCTIVIDAD TÉRMICA |  |  | CALOR ESPECÍFICO
|  | cgs | MKS (SI) | inglés | cgs | MKS (SI) | cgs | cgs |  | MKS (SI) | ingés | cgs | MKS (SI) | cgs | MKS (SI)
|  | g / mol | kg / mol | lb/pie3 | g / cm3 | kg / m3 | MOhm*cm | uOhm*cm | Ohm*mm2/m | Ohm*m | 1btu / h*pie*ºF= | cal / s*ºC*cm | J / s*ºC*m | cal / g*ºC | J / kg*ºC
|  |  | 0.001 | ===>X | 0.01601873 | 1000 |  |  | 0.01 | 1e-06 | ===>X | 0.004133858 | 418.6 |  | 4186
Aire a -100 ºC | [5 empty] | 2.042 |  |  |  |  | 0.0095 | 3.927165e-05 | 0.01643911 | 0.239 | 1000.454
Aire a 0 ºC |  |  |  | 0.0808 | 0.001294314 | 1.294314 |  |  |  |  | 0.14 | 0.0005787402 | 0.2422606 | 0.238 | 996.268
Aire a 30 ºC | [5 empty] | 1.166 | [7 empty] | 0.237 | 992.082
Aire a 100 ºC |  |  |  | 0.0808 | 0.001294314 | 0.947 |  |  |  |  | 0.183 | 0.0007564961 | 0.3166693 | 0.237 | 992.082
Aire a 200 ºC |  |  |  | 0.0808 | 0.001294314 | 0.747 |  |  |  |  | 0.226 | 0.000934252 | 0.3910779 | 0.236 | 987.896
Aire a 300 ºC |  |  |  | 0.0808 | 0.001294314 | 0.617 |  |  |  |  | 0.265 | 0.001095472 | 0.4585648 | 0.235 | 983.71
Agua pura | H2O |  |  |  | 1 | 1000 |  |  |  |  | 0.393 | 0.001624606 | 0.6800602 | 1 | 4186
Goma dura |  |  |  | 59 | 0.9451052 | 945.1052 |  |  |  |  | 0.087 | 0.0003596457 | 0.1505477 | 0.412 | 1724.632
Mica (trans.) |  |  |  |  | 0 | 0 |  |  |  |  | 0.25 | 0.001033465 | 0.4326083 | 0.2 | 837.2
Porcelana |  |  |  |  | 0 | 0 |  |  |  |  | 0.88 | 0.003637795 | 1.522781 | 0.185 | 774.41
Vidrio |  |  |  | 162 | 2.595035 | 2595.035 |  |  |  |  | 0.6 | 0.002480315 | 1.03826 | 0.2 | 837.2
Madera (roble) |  |  |  | 42 | 0.6727868 | 672.7868 |  |  |  |  | 0.12 | 0.000496063 | 0.207652 | 0.57 | 2386.02
Lana |  |  |  | 82 | 1.313536 | 1313.536 |  |  |  |  | 0.03 | 0.0001240157 | 0.05191299 | 0.325 | 1360.45
Papel impreg. |  |  |  | 58 | 0.9290865 | 929.0865 |  |  |  |  | 0.075 | 0.0003100394 | 0.1297825 | 0.32 | 1339.52
Plásticos |  |  |  |  | 0 | 0 |  |  |  |  | 0.075 | 0.0003100394 | 0.1297825 | 0.36 | 1506.96
Aceite |  |  |  | 57 | 0.9130678 | 913.0678 |  |  |  |  | 0.079 | 0.0003265748 | 0.1367042 | 0.415 | 1737.19
Salitre Na (NO3)+K (NO3) | [5 empty] | 2.263 - 0,636 K | [8 empty] | 1.396 + 0,172 K
0
Carbono | C | 12.01 | 0.01201 |  | 2.26 | 2260 |  | 1428.571 | 14.28571 | 1.428571e-05 | 3 | 0.01240157 | 5.191299 | 0.165 | 690.69
Carbón |  |  |  |  | 0 | 0 |  |  |  |  | 3 | 0.01240157 | 5.191299 | 0.31 | 1297.66
Acero lam. |  |  |  | 489 | 7.83316 | 7833.16 |  |  |  |  | 26 | 0.1074803 | 44.99126 | 0.12 | 502.32
Bronce |  |  |  | 534 | 8.554003 | 8554.003 |  |  |  |  | 58 | 0.2397638 | 100.3651 |  | 0
Aluminio | Al | 26.98 | 0.02698 | 165 | 2.643091 | 2643.091 |  | 2.617801 | 0.02617801 | 2.617801e-08 | 118 | 0.4877953 | 204.1911 | 0.1779096 | 744.7294
Silicio | Si | 28.086 | 0.028086 |  | 2.33 | 2330 |  | 10 | 0.1 | 1e-07 |  | 0 | 0 | 0.2043723 | 855.5024
Cromo | Cr | 51.996 | 0.051996 |  | 7.19 | 7190 |  | 12.82051 | 0.1282051 | 1.282051e-07 | 12.5 | 0.05167323 | 21.63041 | 0.09308408 | 389.65
Hierro (puro) | Fe | 55.847 | 0.055847 |  | 7.86 | 7860 |  | 10 | 0.1 | 1e-07 | 38 | 0.1570866 | 65.75646 | 0.07395205 | 309.5633
Níquel | Ni | 58.71 | 0.05871 |  | 8.9 | 8900 |  | 6.896552 | 0.06896552 | 6.896552e-08 |  | 0 | 0 | 0.07256004 | 303.7363
Cobre | Cu | 63.54 | 0.06354 | 556 | 8.906415 | 8906.415 |  | 1.686341 | 0.01686341 | 1.686341e-08 | 220 | 0.9094488 | 380.6953 | 0.08561536 | 358.3859
Zinc | Zn | 65.37 | 0.06537 |  | 7.14 | 7140 |  | 5.988024 | 0.05988024 | 5.988024e-08 | 64 | 0.2645669 | 110.7477 | 0.08031207 | 336.1863
Plata | Ag | 107.87 | 0.10787 |  | 10.9 | 10900 |  | 1.623377 | 0.01623377 | 1.623377e-08 | 240 | 0.992126 | 415.3039 | 0.05191434 | 217.3134
Estaño | Sn | 118.69 | 0.11869 |  | 7.3 | 7300 |  | 11.36364 | 0.1136364 | 1.136364e-07 |  | 0 | 0 | 0.04254781 | 178.1051
Platino | Pt | 195.09 | 0.19509 |  | 21.14 | 21140 |  | 10.52632 | 0.1052632 | 1.052632e-07 | 41 | 0.1694882 | 70.94776 | 0.03034497 | 127.024
Oro | Au | 196.967 | 0.196967 |  | 19.3 | 19300 |  | 2.380952 | 0.02380952 | 2.380952e-08 | 170 | 0.7027559 | 294.1736 | 0.02848193 | 119.2254
Mercurio | Hg | 200.59 | 0.20059 |  | 13.0206 | 13020.6 |  | 90.90909 | 0.9090909 | 9.090909e-07 | 4.8 | 0.01984252 | 8.306079 | 0.03295279 | 137.9404
Plomo | Pb | 207.19 | 0.20719 | 710 | 11.3733 | 11373.3 |  | 21.73913 | 0.2173913 | 2.173913e-07 | 20 | 0.08267717 | 34.60866 | 0.02784883 | 116.5752